## Auswertung Marktsichtung
Marktsichtung Nr.: xxxx-xx-xx Datum (Dokumentenstand):22.01.2026 |  |  | Produktspezifikations-Bezeichnung: Arbeitsbekleidung Gewerke
Hersteller/Händler
| JA [X] | NEIN [X] | ALLGEMEINE BEMERKUNGEN Begründungen/ Hinweise bei NEIN, bzw. alternativer Vorschlag bitte unter Bemerkung angeben, was die Abweichung zur Forderung ist und/oder wie der alternative Vorschlag hierzu ist. Bitte Angeben ob die Forderung bei Abweichung gemäß Spezifikation umgesetzt werden kann.
1. Artikelbeschreibung: Alle nachfolgend beschriebene Artikel sollen folgende Anforderungen erfüllen:
· Ergonomischer Schnitt für uneingeschränkte Bewegungsfreiheit
· Hoher Tragekomfort durch Verwendung innovativen, funktionalen Materialien
· Muss reinigungsbeständig und waschbar sein
· Muss schmutz- und abriebfest sein
· Damen- und Herrenmodell, bevorzugt
· Normalmaße gem. aufgeführten Körpermaßen müssen mind. angeboten werden
· Normalgrößen für die Jacken mit einem Brustumfanvon ca. 80-130cm Körpermaß müssen mindestens abgedeckt sein
· Normalgrößen für die Hosen mit einem Taillenumfang von ca. 66 -119cm Körpermaß müssen mindestens abgedeckt sein
· Kurz- und Langgrößen können zusätzlich angeboten werden
· Sondergrößen können mit angeboten werden
· Farben: sind alle nachfolgenden Farben für alle Kleidungstücke realisierbar, bitte unter Bemerkungen kommentieren
· Maler*in: Weiß
· Schreiner*in: Braunbeige, RAL 1011, als Anhalt
· Mauerer*in/ Betonbauer*in: Staubgrau, RAL 7037, als Anhalt
· Installateur*in/ Lagerist*in/ Schlosser*in: Kobaltblau RAL 5013, als Anhalt
2.1 Arbeitsjacke
· Verschließbarer Stehkragen, durch Frontreißverschluss
· Front-Reißverschluss mit Wetterschutzleiste
· Min. 2 verschließbare Brusttaschen
· Min. 1 verschließbare Innentaschen
· Min. 2 verschließbare Vordertaschen
· Weitenregulierbarer Bund
· Weitenregulierbarerer Bund am Ärmel
· Winddicht
· Witterungsbeständig ( mind. 8.000mm Wassersäule)
· Atmungsaktivität ( mind. 10.000g/m²/24h)
2.2 Winterjacke
· Verschließbarer Stehkragen, durch Frontreißverschluss
· Kapuze, abnehmbar oder versenkbar im Stehkragen
· Front-Reißverschluss mit Wetterschutzleiste
· Min. 2 verschließbare Brusttaschen
· Min. 1 verschließbare Innentaschen
· Min. 2 verschließbare Vordertaschen
· Weitenregulierbarer Bund
· Weitenregulierbarerer Bund am Ärmel
· Winddicht
· Witterungsbeständig ( mind. 10.000mm Wassersäule)
· Atmungsaktivität ( mind. 10.000g/m²/24h)
· Wintertauglich, gefüttert oder wattiert
2.3 Arbeitshose
· Hosenbund mit Gürtelschlaufen, Durchlass mind. 5 cm
· Bundschlaufe zur Schlüsselbundaufnahme
· Reißverschluss in der vorderen Mitte
· Min. 2 Vordertaschen
· Min. 2 verstärkte Gesäßtaschen
· Integrierte oder aufgesetzte, verschließbare Smartphonetasche
· Verstärkte Schenkeltasche mit integrierten/aufgesetzten Stift- und Utensilien Taschen
· Verstärkte Zollstocktasche
· Strapazierfähige Kniepolstertaschen
· Passende Kniepolster sind mit anzubieten
· Schließnähte sind doppelt abgesteppt, mind.Gesäß-, Schlitz-und Schrittnaht
· Winddicht
· Witterungsbeständig ( mind. 8.000 mm Wassersäule)
· Atmungsaktivität ( mind. 10.000g/m²/24h)
2.4 Arbeitslatzhose
· Verstellbare Hosenträger, mit Gummizug, hohem Rückenkreuz
· Verschließbare Latztasche, außen
· Reißverschluss in der vorderen Mitte
· Min. 2 Vordertaschen
· Min. 2 verstärkte Gesäßtaschen
· Verstärkte Schenkeltasche mit integrierten/aufgesetzten Stift- und Utensilien Taschen
· Verstärkte Zollstocktasche
· Strapazierfähige Kniepolstertaschen
· Passende Kniepolster sind mit anzubieten
· Schließnähte sind doppelt abgesteppt, mind.Gesäß-, Schlitz-und Schrittnaht
· Winddicht
· Witterungsbeständig ( mind. 8.000 mm Wassersäule)
· Atmungsaktivität ( mind. 10.000g/m²/24h)
· Unisex Passform ist zugelassen
2.5 Softshelljacke
· Verschließbarer Stehkragen, durch Frontreißverschluß
· Front-Reißverschluss mit Wetterschutzleiste
· Min. 2 verschließbare Brusttaschen
· Min. 1 verschließbare Innentaschen
· Min. 2 verschließbare Vordertaschen
· Weitenregulierbarer Bund
· Weitenregulierbarerer Bund am Ärmel
· Winddicht
· Witterungsbeständig ( mind.10.000 mm Wassersäule)
· Atmungsaktivität ( mind. 10.000g/m²/24h)
2.6 Fleecejacke
· Verschließbarer Stehkragen, durch Frontreißverschluß
· Front-Reißverschluss
· Min. 2 verschließbare Vordertaschen
· Weitenregulierbarer Bund
· Weitenregulierbarerer Bund am Ärmel
· Weitenregulierbarerer Bund am Ärmel
· Gutes Warmhaltevermögen
2.7 Strickmütze
· Mind. 50% Schurwolle
· Einheitsgröße, Kopfumfang 54 cm - 64 cm
· Farbe Schwarz
2.6 Kniepolster Arbeitshose/ Arbeitslatzhose
· Universell einsetzbar und passend für Arbeitshose und Arbeitslatzhose
3.Technische Forderung:
· Obermaterial, zulässig sind Mischungen, Angaben zur Mischung bitte unter Bemerkungen vornehmen.
· Pilling ( Neuzustand nach DIN EN ISO 12945-2 ) mind. Note 3 ( bis 7.000 Touren) nach 5 Wäschen ( gem. DIN EN ISO 15979 ) mind. 3-4 ( bis 5.000 Touren).
· Restkrumpf nach DIN EN ISO 5077 max.+/-3% (Gewebe)
· Scheuerbeständigkeitnach DIN EN ISO 12947-2, > 25.000 Touren, ohne deutliche Farbänderung
· Höchstzugkraft nach DIN EN ISO 13934-1 : Kette > 620 N, Schuss > 450 N
· Lichtechtheit nach DIN EN ISO 105-B02: Note 4-5
· Waschbar mind. 40°C
· Bevorzugt Industriewäsche an zu bieten, hier bitte mögliches Waschverfahren (Norm) angeben unter Bemerkung
· Bevorzugt Trocknung im Trockner gewünscht, hier bitte mögliches Trocknungsverfahren (Norm) angeben unter Bemerkung
· Reibechtheit nach DIN EN ISO 105-X12: trocken Note 3-4 / nass Note 2-3
· Flächengewicht bitte angeben
4. Ökologische Forderungen
· Können nachhaltige Materialien angeboten werden, wenn ja bitte unter Bemerkung Angaben und Nachweise hinzufügen
· OEKO-TEX 100 wünschenswert
· Können ökologische und soziale Standards mit Zertifikaten angeboten werden (Fair Trade)
· Kein Einsatz von PFAS zugelassen
5. Qualitätssicherung
· Auf die technischen Forderungen soll ein Werkszeugnis 2.2 nach DIN EN 10204 ausgestellt werden
· Konformitätserklärung nach DIN EN ISO/IEC 17050-1 ist auf das Gesamtprodukt einzureichen
Preis/ Produktionsmenge
Note on B4: [Kommentarthread] Ihre Version von Excel gestattet Ihnen das Lesen dieses Kommentarthreads. Jegliche Bearbeitungen daran werden jedoch entfernt, wenn die Datei in einer neueren Version von Excel geöffnet wird. Weitere Informationen: https://go.microsoft.com/fwlink/?linkid=870924. Kommentar: Bitte Ankreuzen, wenn der Artikel die Forderungen der Marktsichtungsunterlagen vollumfänglich erfüllt.
Note on C4: [Kommentarthread] Ihre Version von Excel gestattet Ihnen das Lesen dieses Kommentarthreads. Jegliche Bearbeitungen daran werden jedoch entfernt, wenn die Datei in einer neueren Version von Excel geöffnet wird. Weitere Informationen: https://go.microsoft.com/fwlink/?linkid=870924. Kommentar: Bitte ankreuzen, wenn der Artikel die Forderung der Marktsichtungsunterlage nicht erfüllt oder Abweichung vorliegend sind.